## ISIR Sample
SAMPLE DIMENSION INSPECTION REPORT 试 模 样 品 尺 寸 检 测 报 告
CUSTOMERS NAME . |  |  |  |  | MOLD NO. |  |  |  | TRAIL DATE
客户名称: |  |  |  |  | 模具编号: |  |  |  | 试模日期: 2020/4/10
DWG.NO. |  |  |  |  | MATERIAL |  |  |  | DATE-MEASURING
图纸编号: |  |  |  |  | 试模材料: |  |  |  | 检测日期: 2020/4/11
MEASURING TEMPERATURE RELATIVE HUMIDITY 检测时的温度 23 ℃ 相对湿度 60 %
MOLD STATUS New 新模 ( √ ) | [5 empty] | COLOR |  | TRAIL TIMES |  | T1 | 模穴数
模 具 状 况: Old 修改模 ( ) | [5 empty] | 颜色: |  | 试模次数: |  |  | 1X2
AREA CODE | ITEM NO. | DIMENSION |  | TOLERANCE |  | INSTRU-MENTS 仪器 | Actual Dimension 实际尺寸 | [5 empty] | JUDGEMENT 判 定
区号 | 项次 | 尺 寸 |  | MAX + | MIN - |  | 1#-1 | 1#-2 |  |  |  | 备注 | OK / NG
| 1 |  | 0.00001 | 0.5 | 0 | CM | 0.038 | 0.046 |  |  |  |  | OK
| 1 |  | 0.00001 | 1 | 0 | CM | 0.0789 | 0.094 |  |  |  |  | OK
| 2 |  | 3.4 | 0.2 | 0.2 | CP | 3.42 | 3.41 |  |  |  | 口部 | OK
| 3 | Φ | 16 | 0.5 | 0.5 | 2.5P | 16 | 16.013 |  |  |  |  | OK
| 3 |  | 0.0001 | 1 | 0 | CM | 0.142 | 0.159 |  |  |  |  | OK
| 4 |  | 55.7 | 0.8 | 0.8 | CM | 56.01 | 56.027 |  |  |  |  | OK
| 5 |  | 9 | 0.11 | 0.11 |  | 9.015 | 9.025 |  |  |  |  | OK
| 6 |  | 19.17 | 0.2 | 0.2 |  | 19.15 | 19.176 |  |  |  |  | OK
| 7 |  | 0.00001 | 0.2 | 0 | CM | 0.082 | 0.078 |  |  |  |  | OK
| 8 |  | 9 | 0.11 | 0.11 |  | 9.035 | 9.037 |  |  |  |  | OK
| 9 |  | 0.00001 | 0.2 | 0 | CM | 0.099 | 0.105 |  |  |  |  | OK
| 10-U |  | 133.86 | 0.5 | 0.5 | 2.5P | 133.897 | 133.898 |  |  |  |  | OK
| 10-D |  | 133.86 | 0.5 | 0.5 | 2.5P | 133.889 | 133.905 |  |  |  |  | OK
| 11 |  | 42.6 | 0.24 | 0.24 | 2.5P | 42.533 | 42.54 |  |  |  |  | OK
| 12 |  | 42.6 | 0.24 | 0.24 | 2.5P | 42.663 | 42.681 |  |  |  |  | OK
| 13 |  | 7.4 | 0.1 | 0.1 | CP | 7.5 | 7.5 |  |  |  | MIN | OK
| 14 |  | 10.2 | 0.1 | 0.1 | CP | 10.24 | 10.24 |  |  |  | 根部 | OK
| 15 |  | 105 | 0.8 | 0.8 | CM | 105.073 | 105.074 |  |  |  |  | OK
| 16 |  | 40.1 | 0.45 | 0.45 | CM | 40.52 | 40.521 |  |  |  |  | OK
验证检查结果签名：
APPROVED |  |  | CHECKED |  | MEASURED |  |  |  | CM：三次元 BG：量块 MI：千分尺 CP：游标卡 cmm gauge block micrometer vernier callipers
BY 承认: |  |  | BY 确认: |  | BY 测量： |  | CODE |  | 2.5P(SG)：二次元 PG：量针 DI：深度表 TM：工具显微镜 video measurement system pin gauge depth gauge tool microscope
[5 empty] | 谢德娟 |  | 仪 器 代 码 |  | DT：杠杆表 HG：高度仪 EW: 电子秤 TC: 真圆度仪 dial gauge height gauge electric weigher true circle
表格编号:HENDA-FM-QCD-018
1 of 1